## Tránsito
ejes cargados al 85% del peso máximo legal
Tipo de Via: | Autopista InterUrbana de 2 pistas
Capacidad Máxima: | 2200 | Veq/hr pista
Dato TMDA: | 2022
Periodo Análisis: | 2025-2045
| Veh. Livianos | Buses | Camión 2E | Camión + 2E
TMDA 2022 | 2200 | 100 | 200 | 250
Tasa 0 (desde 2022) | 2% | 1% | 2% | 1%
Tasa 1 (desde 2025) | 3% | 2% | 3% | 3% | [9 empty] | Camión | EJE | max legal (ton) | eje est. | FEE asf | FEE hor
Tasa 2 (desde 2034) | 3% | 2% | 5% | 4% | [9 empty] | 310 | ESRD | 11 | 8.16 | 1.795652 | 1.783471
Aumento TMDA 2034 | 10% | 5% | 10% | 15% | [10 empty] | EDRD | 16 | 15.2 | 0.6198547 | 1.150013
FD | 0.5 | 0.5 | 0.5 | 0.5 | [13 empty] | 2.415507 | 2.933485 | n | 4.3 | asfalto
Flujo 1 Dirección | 1100 | 50 | 100 | 125 | [16 empty] | 4.25 | hormigón
Flujo 2025 | 1167.3288 | 51.51505 | 106.1208 | 128.787625 | 1453.752275 | [8 empty] | 770 | ESRS | 7 | 5.71 | 1.193679 | 0.6734666
Factor Pista | 100% | 100% | 100% | 100% | [10 empty] | ESRS | 7 | 5.71 | 1.193679 | 0.6734666
Flujo/pista 2025 | 1167.3288 | 51.51505 | 106.1208 | 128.787625 | [10 empty] | EDRD | 16 | 15.2 | 0.6198547 | 1.150013
[15 empty] | ESRD | 11 | 8.16 | 1.795652 | 1.783471
[15 empty] | EDRD | 16 | 15.2 | 0.6198547 | 1.150013
ANALISIS DE CAPACIDAD | [6 empty] | DETERMINACIÓN DE EJES EQUIVALENTES | [10 empty] | 4.802866 | 5.430431
[7 empty] | Ejes Equivalentes por tipo de vehiculo |  |  |  | EE Anuales | EE Anuales Acumulados
Factor Veh Equiv. | 1 | 1.5 | 2 | 2.5 | Restricción Capacidad |  | 0 | 2.1 | 2.933485 | 5.430431
Año | Veh. Livianos | Buses | Camión 2E | Camión + 2E | Veh.Eq/dia | Veh.Eq/hora/pista | Veh. L. | BIU | Camión 2E | Camión + 2E
2025 | 1167.3288 | 51.51505 | 106.1208 | 128.787625 | 1778.812 | 148.2343 | 0 | 39486.29 | 113625.9 | 255270.9 | 408383.1 | 408383.1 | 2025 | 408383.1
2026 | 1202.348664 | 53.0605015 | 109.304424 | 132.6513 | 1832.176 | 152.6814 | 0 | 40670.87 | 117034.6 | 262929 | 420634.5 | 829017.6 | 2026 | 829017.6
2027 | 1238.419 | 54.65232 | 112.5836 | 136.6308 | 1887.142 | 157.2618 | 0 | 41891 | 120545.7 | 270816.9 | 433253.6 | 1262271.2 | 2027 | 1262271.2
2028 | 1275.572 | 56.29189 | 115.9611 | 140.7297 | 1943.756 | 161.9797 | 0 | 43147.73 | 124162.1 | 278941.4 | 446251.2 | 1708522.4 | 2028 | 1708522.4
2029 | 1313.839 | 57.98064 | 119.4399 | 144.9516 | 2002.069 | 166.8391 | 0 | 44442.16 | 127886.9 | 287309.6 | 459638.7 | 2168161.1 | 2029 | 2168161.1
2030 | 1353.254 | 59.72006 | 123.0231 | 149.3002 | 2062.131 | 171.8442 | 0 | 45775.43 | 131723.5 | 295928.9 | 473427.9 | 2641589.0 | 2030 | 2641589.0
2031 | 1393.852 | 61.51166 | 126.7138 | 153.7792 | 2123.995 | 176.9995 | 0 | 47148.69 | 135675.2 | 304806.8 | 487630.7 | 3129219.7 | 2031 | 3129219.7
2032 | 1435.667 | 63.35701 | 130.5152 | 158.3925 | 2187.714 | 182.3095 | 0 | 48563.15 | 139745.5 | 313951 | 502259.6 | 3631479.4 | 2032 | 3631479.4
2033 | 1478.737 | 65.25772 | 134.4307 | 163.1443 | 2253.346 | 187.7788 | 0 | 50020.05 | 143937.8 | 323369.5 | 517327.4 | 4148806.8 | 2033 | 4148806.8
2034 | 1675.409 | 69.89102 | 152.3099 | 193.2444 | 2567.977 | 213.9981 | 0 | 53571.47 | 163081.6 | 383031.2 | 599684.3 | 4748491.1 | 2034 | 4748491.1
2035 | 1725.672 | 71.28884 | 159.9254 | 200.9742 | 2654.891 | 221.2409 | 0 | 54642.9 | 171235.7 | 398352.5 | 624231 | 5372722.1 | 2035 | 5372722.1
2036 | 1777.442 | 72.71462 | 167.9217 | 209.0132 | 2744.89 | 228.7408 | 0 | 55735.76 | 179797.4 | 414286.6 | 649819.8 | 6022541.9 | 2036 | 6022541.9
2037 | 1830.765 | 74.16891 | 176.3178 | 217.3737 | 2838.088 | 236.5073 | 0 | 56850.47 | 188787.3 | 430858 | 676495.8 | 6699037.7 | 2037 | 6699037.7
2038 | 1885.688 | 75.65229 | 185.1337 | 226.0687 | 2934.605 | 244.5504 | 0 | 57987.48 | 198226.7 | 448092.4 | 704306.5 | 7403344.2 | 2038 | 7403344.2
2039 | 1942.259 | 77.16534 | 194.3904 | 235.1114 | 3034.566 | 252.8805 | 0 | 59147.23 | 208138 | 466016 | 733301.3 | 8136645.5 | 2039 | 8136645.5
2040 | 2000.526 | 78.70864 | 204.1099 | 244.5159 | 3138.099 | 261.5082 | 0 | 60330.17 | 218544.9 | 484656.7 | 763531.8 | 8900177.3 | 2040 | 8900177.3
2041 | 2060.542 | 80.28282 | 214.3154 | 254.2965 | 3245.338 | 270.4449 | 0 | 61536.78 | 229472.2 | 504043 | 795051.9 | 9695229.2 | 2041 | 9695229.2
2042 | 2122.358 | 81.88847 | 225.0311 | 264.4684 | 3356.424 | 279.702 | 0 | 62767.51 | 240945.8 | 524204.7 | 827918 | 10523147.1 | 2042 | 10523147.1
2043 | 2186.029 | 83.52624 | 236.2827 | 275.0471 | 3471.502 | 289.2918 | 0 | 64022.86 | 252993.1 | 545172.9 | 862188.8 | 11385335.9 | 2043 | 11385335.9
2044 | 2251.61 | 85.19677 | 248.0968 | 286.049 | 3590.721 | 299.2268 | 0 | 65303.32 | 265642.7 | 566979.8 | 897925.8 | 12283261.7 | 2044 | 12283261.7
2045 | 2319.158 | 86.9007 | 260.5017 | 297.4909 | 3714.24 | 309.52 | 0 | 66609.39 | 278924.8 | 589659 | 935193.2 | 13218454.9 | 2045 | 13218454.9

## Tramificación
Suelo de reemplazo/mejora
h reemp. | 1.5 | m
h mej. | 1 | m
CBR | 20 | %
Mr1 | 114.8045 | MPa
Calicata | Km | CBR (%) | Mr (Mpa) | Mr,d | Mr Promedio (MPa) | Desv. Estándar (MPa) | CV (%) |  | Mr + 2 Desv | Mr - 2 Desv | Verificación
1 | 0 | 15 | 98.0037 | 98.0037 | 105.8299 | 9.995529 | 9.445% | 105.8299 | 125.821 | 85.83884 | OK | 17.24871
2 | 0.25 | 15 | 98.0037 | 98.0037 |  |  |  | 105.8299 |  |  |  | 35.25641
3 | 0.5 | 13 | 90.58601 | 90.58601 |  |  |  | 105.8299 |  |  |  | 14.95962
4 | 0.75 | 12 | 86.6846 | 86.6846 |  |  |  | 105.8299
5 | 1 | 16 | 101.5449 | 101.5449 |  |  |  | 105.8299
6 | 1.25 | 17 | 104.9879 | 104.9879 |  |  |  | 105.8299
7 | 1.5 | 17 | 104.9879 | 104.9879 |  |  |  | 105.8299
8 | 1.75 | 17 | 104.9879 | 104.9879 |  |  |  | 105.8299
9 | 2 | 19 | 111.6109 | 111.6109 |  |  |  | 105.8299
10 | 2.25 | 16 | 101.5449 | 101.5449 |  |  |  | 105.8299
11 | 2.5 | 2 | 27.42659 | 114.8045 |  |  |  | 105.8299
12 | 2.75 | 1 | 17.6 | 114.8045 |  |  |  | 105.8299
13 | 3 | 3 | 35.55251 | 114.8045 |  |  |  | 105.8299
14 | 3.25 | 2 | 27.42659 | 114.8045 |  |  |  | 105.8299
15 | 3.5 | 1 | 17.6 | 114.8045 |  |  |  | 105.8299
16 | 3.75 | 3 | 35.55251 | 114.8045 |  |  |  | 105.8299
17 | 4 | 2 | 27.42659 | 114.8045 |  |  |  | 105.8299
18 | 4.25 | 1 | 17.6 | 114.8045 |  |  |  | 105.8299
19 | 4.5 | 3 | 35.55251 | 114.8045 |  |  |  | 105.8299
20 | 4.75 | 12 | 86.6846 | 86.6846 |  |  |  | 105.8299
21 | 5 | 13 | 90.58601 | 90.58601 |  |  |  | 105.8299
22 | 5.25 | 20 | 114.8045 | 114.8045 |  |  |  | 105.8299
23 | 5.5 | 25 | 129.7954 | 129.7954 | 156.8098 | 18.61892 | 11.87% | 156.8098 | 194.0476 | 119.572 | OK
24 | 5.75 | 26 | 132.6257 | 132.6257 |  |  |  | 156.8098
25 | 6 | 30 | 143.4858 | 143.4858 |  |  |  | 156.8098
26 | 6.25 | 30 | 143.4858 | 143.4858 |  |  |  | 156.8098
27 | 6.5 | 30 | 143.4858 | 143.4858 |  |  |  | 156.8098
28 | 6.75 | 31 | 146.097 | 146.097 |  |  |  | 156.8098
29 | 7 | 39 | 165.7593 | 165.7593 |  |  |  | 156.8098
30 | 7.25 | 40 | 168.0836 | 168.0836 |  |  |  | 156.8098
31 | 7.5 | 50 | 190.0316 | 190.0316 |  |  |  | 156.8098
32 | 7.75 | 33 | 151.2081 | 151.2081 |  |  |  | 156.8098
33 | 8 | 45 | 179.3326 | 179.3326 |  |  |  | 156.8098
34 | 8.25 | 33 | 151.2081 | 151.2081 |  |  |  | 156.8098
35 | 8.5 | 34 | 153.7113 | 153.7113 |  |  |  | 156.8098
36 | 8.75 | 50 | 190.0316 | 190.0316 |  |  |  | 156.8098
37 | 9 | 44 | 177.1296 | 177.1296 |  |  |  | 156.8098
38 | 9.25 | 30 | 143.4858 | 143.4858 |  |  |  | 156.8098
39 | 9.5 | 14 | 94.35452 | 94.35452 | 97.85851 | 8.55541 | 8.743% | 97.85851 | 114.9693 | 80.74769 | OK
40 | 9.75 | 13 | 90.58601 | 90.58601 |  |  |  | 97.85851
41 | 10 | 11 | 81.65899 | 81.65899 |  |  |  | 97.85851
42 | 10.25 | 14 | 94.35452 | 94.35452 |  |  |  | 97.85851
43 | 10.5 | 8 | 66.60246 | 106.7904 |  |  |  | 97.85851
44 | 10.75 | 4 | 42.73966 | 99.74213 |  |  |  | 97.85851
45 | 11 | 5 | 49.30074 | 102.0713 |  |  |  | 97.85851
46 | 11.25 | 7 | 61.14704 | 105.474 |  |  |  | 97.85851
47 | 11.5 | 8 | 66.60246 | 106.7904 |  |  |  | 97.85851
48 | 11.75 | 9 | 71.8171 | 107.9367 |  |  |  | 97.85851
49 | 12 | 12 | 86.6846 | 86.6846 |  |  |  | 97.85851
Tramo 3
CBR = 15%
MR = 98 MPa
CV = 9%
Tramo 2
CBR = 35%
MR = 157 MPa
CV = 12%
Tramo 1
CBR = 17%
MR = 106 MPa
CV = 9%

## Tramificación 2
Suelo de reemplazo/mejora |  |  | CBR
h reemp. | 1.5 | m | 2% | se reemplaza y tomamos MR1
h mej. | 1 | m | 5% | cambia a | 102.07 | Mpa
CBR | 20 | % | 7% | cambia a | 105.47 | Mpa
Mr1 | 114.8045 | MPa
[12 empty] | 0-0 | 135-194 | 5% |  |  |  | W18 | 13218454.9
|  |  | Propuesta 1 | CBR % | Mr (MPa) | k (MPa/m) | Propuesta 2 | CBR % | Mr (MPa) | k (MPa/m) |  | 1-325 | <135 | 2% |  |  |  | Confiabilidad R(%) | 60
0-0 | 135-194 | 5% | 0-0 | 5 | 102.07 | 74.23996 | 0-0 | 5 | 102.07 | 103.07 |  | 5-750 | 135-194 | 5% |  |  |  | Zr | -0.253
2-150 | <135 | 2% | 0-125 | 5 |  |  | 0-125 | 5 |  |  |  | 11-200 | <135 | 2% |  |  |  | So | 0.35
5-250 | 135-194 | 5% | 0-250 | 5 |  |  | 0-250 | 5 |  |  |  | 11-990 | final |  |  |  |  | Serviciabilidad inicial Pi | 4.5
10-325 | <135 | 2% | 0-375 | 5 |  |  | 0-375 | 5 | [9 empty] | Serviciabilidad final Pf | 2
11-300 | final |  | 0-500 | 5 |  |  | 0-500 | 5 |  |  |  | CBR0 | CBR1 |  |  |  |  | Cd se asume | 1
|  |  | 0-625 | 5 |  |  | 0-625 | 5 |  |  |  | 5 | 20 |  |  |  |  | J base granular | 4
|  |  | 0-750 | 5 |  |  | 0-750 | 5 | [9 empty] | Rmf (psi) | 654.55263
|  |  | 0-875 | 5 |  |  | 0-875 | 5 |  |  |  | Mr0 | Mr1 | 1/F | Md | CBRd % | subbase | CBR | 40
|  |  | 1-0 | 5 |  |  | 1-0 | 5 |  |  |  | 49.30074 | 114.8045 | 0.4830032 | 102.0713 | 16.1511 | granular | k1 (MPa/m) | 101.6317
|  |  | 1-125 | 5 |  |  | 1-125 | 5 | [8 empty] | subrasante | k0 (MPa/m) | 74.23996
|  |  | 1-250 | 5 |  |  | 1-250 | 5 | [9 empty] | h (cm) | 15
|  |  | 1-375 | 5 |  |  | 1-375 | 2 | 114.8 | 115.8 | [7 empty] | kc (MPa/m) | 81.0579
|  |  | 1-500 | 5 |  |  | 1-500 | 2 | [9 empty] | kc (pci) | 298.2931
|  |  | 1-625 | 5 |  |  | 1-625 | 2 | [9 empty] | E (psi) | 4206450
|  |  | 1-750 | 5 |  |  | 1-750 | 2 | [9 empty] | D (in) | 9.7
|  |  | 1-875 | 5 |  |  | 1-875 | 2 | [9 empty] | D (cm) | 24.638
|  |  | 2-0 | 5 |  |  | 2-0 | 2 | [9 empty] | D requerido | 25
|  |  | 2-125 | 5 |  |  | 2-125 | 2
|  |  | 2-250 | 2 | 114.8 | 80.62587 | 2-250 | 2
|  |  | 2-375 | 2 |  |  | 2-375 | 2
|  |  | 2-500 | 2 |  |  | 2-500 | 2
|  |  | 2-625 | 2 |  |  | 2-625 | 2
|  |  | 2-750 | 2 |  |  | 2-750 | 2
|  |  | 2-875 | 2 |  |  | 2-875 | 2
|  |  | 3-0 | 2 |  |  | 3-0 | 2
|  |  | 3-125 | 2 |  |  | 3-125 | 2
|  |  | 3-250 | 2 |  |  | 3-250 | 2
|  |  | 3-375 | 2 |  |  | 3-375 | 2
|  |  | 3-500 | 2 |  |  | 3-500 | 2
|  |  | 3-625 | 2 |  |  | 3-625 | 2
|  |  | 3-750 | 2 |  |  | 3-750 | 2
|  |  | 3-875 | 2 |  |  | 3-875 | 2
|  |  | 4-0 | 2 |  |  | 4-0 | 2
|  |  | 4-125 | 2 |  |  | 4-125 | 2
|  |  | 4-250 | 2 |  |  | 4-250 | 2
|  |  | 4-375 | 2 |  |  | 4-375 | 2
|  |  | 4-500 | 2 |  |  | 4-500 | 2
|  |  | 4-625 | 2 |  |  | 4-625 | 2
|  |  | 4-750 | 2 |  |  | 4-750 | 2
|  |  | 4-875 | 2 |  |  | 4-875 | 2
|  |  | 5-0 | 2 |  |  | 5-0 | 2
|  |  | 5-125 | 2 |  |  | 5-125 | 2
|  |  | 5-250 | 2 |  |  | 5-250 | 2
|  |  | 5-375 | 5 | 102.07 | 38.61413 | 5-375 | 2
|  |  | 5-500 | 5 |  |  | 5-500 | 2
|  |  | 5-625 | 5 |  |  | 5-625 | 2
|  |  | 5-750 | 5 |  |  | 5-750 | 2
|  |  | 5-875 | 5 |  |  | 5-875 | 5 | 102.07 | 103.07
|  |  | 6-0 | 5 |  |  | 6-0 | 5
|  |  | 6-125 | 5 |  |  | 6-125 | 5
|  |  | 6-250 | 5 |  |  | 6-250 | 5 | [6 empty] | Costos
|  |  | 6-375 | 5 |  |  | 6-375 | 5 |  |  |  | Fill | Cut |  | Rellenar | Cortar | Largos (m) | Ancho (m) | Espesor (m) | Precio hormigón | Reemplazo | Largo reem | Mejora | Largo mejora | Subbase
|  |  | 6-500 | 5 |  |  | 6-500 | 5 |  |  | tr1 | 313420 | 1938132 | m3 | 0 | 16594286184 | 11300 | 7.2 | 0.4 | 198966 | 26151 | 3875 | 23076 | 7000 | 19013
|  |  | 6-625 | 5 |  |  | 6-625 | 5 |  |  | tr2 | 130961 | 1748650 | m3 | 0 | 14971941300 | 11991 | 7.2 | 0.4 | 198966 | 26151 | 6000 | 23076 | 6500 | 19013
|  |  | 6-750 | 5 |  |  | 6-750 | 5
|  |  | 6-875 | 5 |  |  | 6-875 | 5 |  |  |  |  | 35% | [6 empty] | espesor 0.25 | espesor 1.5 | espesor 1 | espesor 0.15
|  |  | 7-0 | 5 |  |  | 7-0 | 5 |  |  |  |  | 678346.2 | no se gasta en relleno
|  |  | 7-125 | 5 |  |  | 7-125 | 5 |  |  |  |  | 612027.5 | [5 empty] | Costos | Hormigon | Subbase | Mejora | Reemplazo | Total (pesos) |  | Trazado | km | V corte (m³) | 35% corte (m³) | V relleno (m³) | $ total
|  |  | 7-250 | 5 |  |  | 7-250 | 5 | [11 empty] | 4046968440 | 232034652 | 1163030400 | 1094419350 | 23130739026 |  | 1 | 11.3 | 1938132 | 678346.2 | 313420 | 16594286184
|  |  | 7-375 | 5 |  |  | 7-375 | 5 | [11 empty] | 4294442350.8 | 246223673.6 | 1079956800 | 1694584800 | 22287148924.4 |  | 2 | ~12 | 1748650 | 612027.5 | 130961 | 14971941300
|  |  | 7-500 | 5 |  |  | 7-500 | 5 | [15 empty] | 2046968055.4
|  |  | 7-625 | 5 |  |  | 7-625 | 5 | [15 empty] | 1858656402.7
|  |  | 7-750 | 5 |  |  | 7-750 | 5
|  |  | 7-875 | 5 |  |  | 7-875 | 5
|  |  | 8-0 | 5 |  |  | 8-0 | 5
|  |  | 8-125 | 5 |  |  | 8-125 | 5
|  |  | 8-250 | 5 |  |  | 8-250 | 5
|  |  | 8-375 | 5 |  |  | 8-375 | 5
|  |  | 8-500 | 5 |  |  | 8-500 | 5
|  |  | 8-625 | 5 |  |  | 8-625 | 5
|  |  | 8-750 | 5 |  |  | 8-750 | 5
|  |  | 8-875 | 5 |  |  | 8-875 | 5
|  |  | 9-0 | 5 |  |  | 9-0 | 5
|  |  | 9-125 | 5 |  |  | 9-125 | 5
|  |  | 9-250 | 5 |  |  | 9-250 | 5
|  |  | 9-375 | 5 |  |  | 9-375 | 5
|  |  | 9-500 | 5 |  |  | 9-500 | 5
|  |  | 9-625 | 5 |  |  | 9-625 | 5
|  |  | 9-750 | 5 |  |  | 9-750 | 5
|  |  | 9-875 | 5 |  |  | 9-875 | 5
|  |  | 10-0 | 5 |  |  | 10-0 | 5
|  |  | 10-125 | 5 |  |  | 10-125 | 5
|  |  | 10-250 | 5 |  |  | 10-250 | 5
|  |  | 10-375 | 2 | 114.8 | 10.84587 | 10-375 | 5
|  |  | 10-500 | 2 |  |  | 10-500 | 5
|  |  | 10-625 | 2 |  |  | 10-625 | 5
|  |  | 10-750 | 2 |  |  | 10-750 | 5
|  |  | 10-875 | 2 |  |  | 10-875 | 5
|  |  | 11-0 | 2 |  |  | 11-0 | 5
|  |  | 11-125 | 2 |  |  | 11-125 | 5
|  |  | 11-250 | 2 |  |  | 11-250 | 2 | 114.8 | 115.8
[7 empty] | 11-375 | 2
[7 empty] | 11-500 | 2
[7 empty] | 11-625 | 2
[7 empty] | 11-750 | 2
[7 empty] | 11-875 | 2
[7 empty] | 12-0 | 2

## Diseño Asfalto
DEMANDA
| Tramo 1: |  |  | Tramo 2: |  |  |  | Tramo 3:
| Variables: |  |  | Variables: |  |  |  | Variables:
| Zona | Metropolitana |  | Zona | Metropolitana |  |  | Zona | Metropolitana
| W18 | 13218454.9 |  | W18 | 13218454.9 |  |  | W18 | 13218454.9
| Mr Subrasante | 105.8299 | MPa | Mr Subrasante | 156.8098 | MPa |  | Mr Subrasante | 97.85851 | MPa
|  | 15350.63 | psi |  | 22745.26 | psi |  |  | 14194.38 | psi
| CV Subrasante (%): | 9.445% |  | CV Subrasante (%): | 11.87% |  |  | CV Subrasante (%): | 8.743% | [5 empty] | #VALUE!
| Parámetros: |  |  | Parámetros: |  |  |  | Parámetros:
| Confiabilidad R(%) | 70 |  | Confiabilidad R(%) | 70 |  |  | Confiabilidad R(%) | 70
| Zr | -0.524 |  | Zr | -0.524 |  |  | Zr | -0.524
| So | 0.45 | ? | So | 0.45 |  |  | So | 0.45
| Serviciabilidad Pi | 4.2 |  | Serviciabilidad Pi | 4.2 |  |  | Serviciabilidad Pi | 4.2
| Serviciabilidad Pf | 2 |  | Serviciabilidad Pf | 2 |  |  | Serviciabilidad Pf | 2
[15 empty] | W18 | 13218454.9 | EE | [1] | [2] | [3] | [4] | [5] | [6] | [7] | [8]
[15 empty] | Zr | -0.524 |  | 7.121181 | -0.2358 | 5.767771 | -0.2 | -0.08894108 | 1.220968 | 10.56205 | -8.7
| Determinación SN requerido: |  |  | Determinación SN requerido: |  |  |  | Determinación SN requerido: | [6 empty] | S0 | 0.45
| SN | 4.1 | in | SN | 3.6 | in |  | SN | 4.2 | in |  |  |  |  | pi | 4.2 | - |  | SN ([3]) | 3.132519 | in
|  | 10.414 | cm |  | 9.144 | cm |  |  | 10.668 | cm |  |  |  |  | pf | 2 | -
[15 empty] | MR | 35695.17 | psi |  | SN_iter | 3 | in
| DISEÑO |  |  | Longitud tramo | 12000 | m |  | Espesores mínimos razonables para capas granulares de 12cm
|  |  |  | Ancho | 6.6 | m | [6 empty] | VERIFICACIÓN POR CAPAS (AASHTO) | [5 empty] | VERIFICACIÓN POR CAPAS (MC) | [8 empty] | #VALUE!
|  |  |  | Area superficial | 79200 | m^2
| Materiales disponibles asfalto |  | Características | c. estructural | c. drenaje | D (cm) | SN (cm) | P.U. ($/m^3) | COSTO total | solo | [9 empty] | TMMA | Wi |  | EE | 13218454.9
| Concreto asfáltico (capa superior) |  | E.M. = 9000 N | 0.4324297 | 1 | 5 | 2.162149 | 225234 | 891926640 | 25 | Tramo | SN req |  | Base | CBR | 80 |  |  | Enero | 19.7 | 0.9185766 |  | Fr | 1.721076
| Concreto Asfáltico (capa intermedia) |  | E.M. = 8000 N | 0.4105417 | 1 | 10 | 4.105417 | 192548 | 1524980160 | 26 | 1 | 10.414 |  |  | MR | 246.0888 | MPa |  | Febrero | 19.2 | 0.8603101 |  | EE*Fr | 22749963.0
| Base asfáltica grad gruesa (capa inferior) |  | E.M. = 6000 N | 0.3616257 | 1 | 0 | 0 | 179060 | 0 | 29 | 2 | 9.144 |  |  |  | 35695.17 | psi |  | Marzo | 18.5 | 0.7848932
| Base asfáltica grad gruesa (capa inferior) |  | E = 1500 MPa | 0.3011161 | 1 | 15 | 4.516742 | 161802 | 1922207760 | 35 | 3 | 10.668 | [6 empty] | Abril | 15.7 | 0.5437917 |  | SN ofertado |  | 10.78431
| Base granular |  | CBR = 80% | 0.1300585 | 1.4 | 0 | 0 | 23345 | 0 | 58 | [8 empty] | Mayo | 12.3 | 0.3482589
| Subbase granular |  | CBR = 40% | 0.1169013 | 1.4 | 0 | 0 | 19013 | 0 | 64 |  |  |  | SN req |  | 3 | in |  | Junio | 10.6 | 0.2787 |  | Tramo | MR (MPa) | SN req (cm)
[6 empty] | 30 | 10.78431 |  | 4339114560 | [6 empty] | 7.62 | cm |  | Julio | 9.7 | 0.2476899 |  | 1 | 105.8299 | 5.7
[14 empty] | SN ofertado |  | 10.78431 | cm |  | Agosto | 10.7 | 0.2823768 |  | 2 | 156.8098 | 5
| SNAPSHOTS | [17 empty] | Setiembre | 12.6 | 0.362225 |  | 3 | 97.85851 | 5.7
DISEÑO 1 | Materiales disponibles asfalto |  | Características | c. estructural | c. drenaje | D (cm) | SN (cm) | P.U. ($/m^3) | COSTO total |  |  |  |  | SN ofertado |  |  |  |  | Octubre | 13.9 | 0.429512
| Concreto asfáltico (capa superior) |  | E.M. = 9000 N | 0.4324297 | 1 | 5 | 2.162149 | 225234 | 891926640 |  |  |  | Diseño 1 | 7.831114 |  |  |  |  | Noviembre | 16 | 0.5655992
| Concreto Asfáltico (capa intermedia) |  | E.M. = 8000 N | 0.4105417 | 1 | 5 | 2.052709 | 192548 | 762490080 |  |  |  | Diseño 2 | 10.78431 |  |  |  |  | Diciembre | 18.3 | 0.7645861 |  |  | 19949794.9
| Base asfáltica grad gruesa (capa inferior) |  | E.M. = 6000 N | 0.3616257 | 1 | 10 | 3.616257 | 179060 | 1418155200 | [10 empty] | Promedio | 0.53221
| Base asfáltica reciclada (capa inferior) |  | E = 1500 MPa | 0.3011161 | 1 | 0 | 0 | 161802 | 0 | [10 empty] | TMAPA (°C): | 15.53574
| Base granular |  | CBR = 80% | 0.1300585 | 1.4 | 12 | 2.184983 | 23345 | 221870880 | [10 empty] | TMAPA ADOPT (°C): | 14 | la tabla mas cercana
| Subbase granular |  | CBR = 40% | 0.1169013 | 1.4 | 12 | 1.963942 | 19013 | 180699552
[6 empty] | 44 | 11.98004 |  | 3475142352
Diseño 2 | Materiales disponibles asfalto |  | Características | c. estructural | c. drenaje | D (cm) | SN (cm) | P.U. ($/m^3) | COSTO total |  |  |  | VERIFICACIÓN EST. EXISTENTE
| Concreto asfáltico (capa superior) |  | E.M. = 9000 N | 0.4324297 | 1 | 5 | 2.162149 | 225234 | 891926640
| Concreto Asfáltico (capa intermedia) |  | E.M. = 8000 N | 0.4105417 | 1 | 0 | 0 | 192548 | 0
| Base asfáltica grad gruesa (capa inferior) |  | E.M. = 6000 N | 0.3616257 | 1 | 15 | 5.424386 | 179060 | 2127232800
| Base asfáltica reciclada (capa inferior) |  | E = 1500 MPa | 0.3011161 | 1 | 0 | 0 | 161802 | 0 |  |  |  | Capa |  |  | Características |  |  |  |  | c. estructural |  | c. drenaje | D (cm) | SN (cm)
| Base granular |  | CBR = 80% | 0.1300585 | 1.4 | 12 | 2.184983 | 23345 | 221870880 |  |  |  | Rodado |  |  | Grietas piel de cocodrilo de severidad media (15%) |  |  |  |  | 0.17 |  | 1 | 5 | 0.85 |  | no cumple nada, y los coeficientes son mucho mas bajos que los que se obtienen conociendo E.M. y esas cosas
| Subbase granular |  | CBR = 40% | 0.1169013 | 1.4 | 12 | 1.963942 | 19013 | 180699552 |  |  |  | Inferior |  |  | -- |  |  |  |  | 0.375 |  | 1 | 5 | 1.875 | 2.725
[6 empty] | 44 | 11.73546 |  | 3421729872 |  |  |  | Base |  |  | degradación y contaminación de finos |  |  |  |  | 0.05 |  | 1 | 20 | 1
[13 empty] | Subbase |  |  | -- |  |  |  |  | 0.12 |  | 1 | 20 | 2.4 | 6.125
Diseño 3 | Materiales disponibles asfalto |  | Características | c. estructural | c. drenaje | D (cm) | SN (cm) | P.U. ($/m^3) | COSTO total
| Concreto asfáltico (capa superior) |  | E.M. = 9000 N | 0.4324297 | 1 | 5 | 2.162149 | 225234 | 891926640
| Concreto Asfáltico (capa intermedia) |  | E.M. = 8000 N | 0.4105417 | 1 | 10 | 4.105417 | 192548 | 1524980160 | [6 empty] | D (cm) | D (cm) | D (cm)
| Base asfáltica grad gruesa (capa inferior) |  | E.M. = 6000 N | 0.3616257 | 1 | 0 | 0 | 179060 | 0 |  |  |  |  | Concreto asfáltico (capa superior) |  | 5 | 5 | 5
| Base asfáltica reciclada (capa inferior) |  | E = 1500 MPa | 0.3011161 | 1 | 15 | 4.516742 | 161802 | 1922207760 |  |  |  |  | Concreto Asfáltico (capa intermedia) |  | 5 | 0 | 10
| Base granular |  | CBR = 80% | 0.1300585 | 1.4 | 0 | 0 | 23345 | 0 |  |  |  |  | Base asfáltica grad gruesa (capa inferior) |  | 10 | 15 | 0
| Subbase granular |  | CBR = 40% | 0.1169013 | 1.4 | 0 | 0 | 19013 | 0 |  |  |  |  | Base asfáltica reciclada (capa inferior) |  | 0 | 0 | 15
[6 empty] | 30 | 10.78431 |  | 4339114560 |  |  |  |  | Base granular |  | 10 | 10 | 0
[14 empty] | Subbase granular |  | 10 | 10 | 0 |  |  |  |  | Diseño 1 (cm) | Diseño 2 (cm) | Diseño 3
[14 empty] | SN |  | 11.3 | 11 | 10.8 |  |  | SN |  | 11.3 | 10.8 | 11
[1]
[2]
[3]
[4]
[5]
[6]
[7]
[5]
[6]
[8]

## Diseño Hormigón
| W18 | 13218454.9 |  | 3 diseños: se despeja el espesor de losa D, probando hormigón 1 vs hormigón 2 con subbase granular y con el que sea mejor probamos subbase cementada. |  |  | Capa |  | Características |  |  | P.U. $/m3
| Confiabilidad R(%) | 60 |  |  |  |  | Hormigón 1 |  | St | 46 | kgf/cm2 | 198866 | 4.5126 | MPa | 654.55263 | psi
| Zr | -0.253 |  |  |  |  | Hormigón 2 |  | St | 52 | kgf/cm2 | 220666 | 5.1012 | MPa | 739.92906 | psi
| So | 0.35 |  |  |  |  | Subbase granular |  | CBR | 40 | % | 19013
| Serviciabilidad inicial Pi | 4.5 |  |  |  |  | Subbase cementada |  | E | 2000 | MPa | 23384
| Serviciabilidad final Pf | 2
Se considera como tramo de diseño el tramo con menor balasto (rigidez) según desarrolla mayores deformaciones
|  | Tramo 1 | Tramo 2 | Tramo 3
| CBR | 17 | 35 | 16
| k (MPa/m) | 75.70073 | 97.58507 | 73.86349
| k0 (MPa/m) | 73.86349
| Cd se asume | 1
| J base granular | 4
| J base cementada | 3.6
| E | 29000 | MPa
|  | 4206450 | psi
| DISEÑO 1 | Hormigon 1 + subbase granular
| Rmf (psi) | 654.55263
subbase | CBR | 40
granular | k (MPa/m) | 101.6317
| h (cm) | 15 | min 15
| kc (MPa/m) | 80.66892
|  | 296.8616 | pci
| D | 9.8 | ''
|  | 24.892 | cm | 25 | 0.25 | m
[7 empty] | Longitud tramo | 12000 | m
| DISEÑO 2 | Hormigon 2 + subbase granular |  |  |  |  | Ancho | 6.6 | m
| Solo cambia el Rmf | [5 empty] | Area superficial | 79200 | m^2 |  | Diseño 1 es mejor en costo
| Rmf (psi) | 739.92906
[8 empty] | m3 | P.U. | total |  | +subbase
| D | 9.1 | '' |  |  |  | Diseño 1 (H1) | 19800 | 198866 | 3937546800 |  | 4163421240
|  | 23.114 | cm | 23 | 0.23 | m | Diseño 2 (H2) | 18216 | 220666 | 4019651856 |  | 4245526296
[7 empty] | Diseño 3 (H1) | 18216 | 198866 | 3622543056 |  | 3992945616
| DISEÑO 3 | Hormigon 1 + subbase cementada
| Rmf (psi) | 654.55263 |  |  |  |  | subbase granular | 11880 | 19013 | 225874440 |  | claramente la mejor opción
[7 empty] | Subbase cementada | 15840 | 23384 | 370402560
subbase | E (MPa) | 2000
| h (cm) | 20 | min 15
| Fw | 0.7924605
| kc (MPa/m) | 93.20779
|  | 343.0047 | pci
| D | 9.1 | ''
|  | 23.114 | cm | 23 | 0.23 | m

## Análisis de Costos
Actividad | [7 empty] | P.U. ($/m3)
Costo de excavación de suelo y transporte a botadero | [7 empty] | 8562
Costo de extracción, traslado y compactación del material de suelo de reemplazo | [7 empty] | 11637
Costo de extracción de pavimento actual y transporte a botadero | [7 empty] | 14876
área superficial |  | 79200 | m2 |  | ancho | 6.6 | m |  | suelo de reemplazo |  | 14514 | $/m^3
Subrasante |  |  | ki | kf | L (m) | h (m) | V (m3) | P.U. ($/m3) |  | Costo total
A reemplazar |  |  | 2 | 4.5 | 2500 | 1.5 | 24750 | 34713 |  | 859146750
A mejorar |  |  | 10.5 | 11.75 | 1250 | 1 | 8250 | 26151 |  | 215745750
1074892500
Por la condición actual del pavimento es necesario reemplazarlo completamente (SN y coeficientes estructurales muy bajos)
Longitud tramo |  | 12000 | m |  | En el caso del diseño 3 se reciclan 0.15 m
Ancho calzada |  | 6.6 | m
Area superficial |  | 79200 | m2
Espesor actual |  | 0.5 | m
Diseño | Espesor (m) |  | V. a extraer (m3) |  | Costo extracción |  | Costo instalación |  | Costo total
1 | 0.4 |  | 39600 |  | 589089600 |  | 3475142352 |  | 5139124452
2 | 0.4 |  | 39600 |  | 589089600 |  | 3421729872 |  | 5085711972
3 | 0.3 |  | 27720 |  | 412362720 |  | 4339114560 |  | 5826369780
1 |  |  |  |  | 589089600 |  | 4163421240 |  | 5827403340
2 |  |  |  |  | 589089601 |  | 4245526296 |  | 5909508397
3 |  |  |  |  | 589089602 |  | 3992945616 |  | 5656927718
4163421240

## Imagenes
intersección con G-838
como a la mitad
66 - 60
intersección 66 con 60
intersección g60 con estero el sauce